## 断熱材一覧 (hidden)
断熱材の熱伝導率
断熱材区分 | 断熱材の種類 | 熱伝導率 λ ［W/(m･K)］
該当部分なし
| タタミボード | 0.06
| A級インシュレーションボード | 0.06
| シージングボード | 0.07
A-1 λ=0.052～0.051 | 吹込み用グラスウール （施工密度13K) | 0.052
| 吹込み用グラスウール （施工密度18K） | 0.052
A-2 λ=0.050～0.046 | 住宅用グラスウール断熱材 10K相当 | 0.05
| 吹込み用ロックウール断熱材 25K | 0.047
B λ=0.045～0.041 | 住宅用グラスウール断熱材 16K相当 | 0.045
| 住宅用グラスウール断熱材 20K相当 | 0.042
| A級ビーズ法ポリスチレンフォーム保温板4号 | 0.043
| A種ポリエチレンフォーム保温板1種1号 | 0.042
| A種ポリエチレンフォーム保温板1種2号 | 0.042
C λ=0.040～0.035 | 住宅用グラスウール断熱材 24K相当 | 0.038
| 住宅用グラスウール断熱材 32K相当 | 0.036
| 高性能グラスウール断熱材 16K相当 | 0.038
| 高性能グラスウール断熱材 24K相当 | 0.036
| 高性能グラスウール断熱材 32K相当 | 0.035
| 吹込み用グラスウール断熱材 30K相当 | 0.04
| 吹込み用グラスウール断熱材 35K相当 | 0.04
| 住宅用ロックウール断熱材 (マット) | 0.038
| ロックウール断熱材 (フェルト) | 0.038
| ロックウール断熱材 (ボード) | 0.036
| A種ビーズ法ポリスチレンフォーム保温板1号 | 0.036
| A種ビーズ法ポリスチレンフォーム保温板2号 | 0.037
| A種ビーズ法ポリスチレンフォーム保温板3号 | 0.04
| A種押出法ポリスチレンフォーム保温板1種 | 0.04
| 建築物断熱用吹付け硬質ウレタンフォームA種3 | 0.04
| A種ポリエチレンフォーム保温板2種 | 0.038
| A種フェノールフォーム保温板2種１号 | 0.036
| A種フェノールフォーム保温板3種１号 | 0.035
| A種フェノールフォーム保温板3種２号 | 0.035
| 吹込み用セルローズファイバー25K | 0.04
| 吹込み用セルローズファイバー45K | 0.04
| 吹込み用セルローズファイバー55K | 0.04
| 吹込み用ロックウール断熱材 65K相当 | 0.039
D λ=0.034～0.029 | 高性能グラスウール断熱材 40K相当 | 0.034
| 高性能グラスウール断熱材 48K相当 | 0.033
| A種ビーズ法ポリスチレンフォーム保温板特号 | 0.034
| A種押出法ポリスチレンフォーム保温板2種 | 0.034
| A種硬質ウレタンフォーム保温板1種 | 0.029
| 建築物断熱用吹付け硬質ウレタンフォームA種1 | 0.034
| 建築物断熱用吹付け硬質ウレタンフォームA種２ | 0.034
| A種ポリエチレンフォーム保温板3種 | 0.034
| A種フェノールフォーム保温板2種2号 | 0.034
E λ=0.028～0.023 | A種押出法ポリスチレンフォーム保温板3種 | 0.028
| A種硬質ウレタンフォーム保温板2種1号 | 0.023
| A種硬質ウレタンフォーム保温板2種2号 | 0.024
| A種硬質ウレタンフォーム保温板2種3号 | 0.027
| A種硬質ウレタンフォーム保温板2種4号 | 0.028
| B種硬質ウレタンフォーム保温板1種1号 | 0.024
| B種硬質ウレタンフォーム保温板1種2号 | 0.025
| B種硬質ウレタンフォーム保温板2種1号 | 0.023
| B種硬質ウレタンフォーム保温板2種2号 | 0.024
| A種フェノールフォーム保温板2種3号 | 0.028
F λ=0.022以下 | A種フェノールフォーム保温板1種1号 | 0.022
| A種フェノールフォーム保温板1種2号 | 0.022
出典 低炭素建築物認定に係る技術的審査マニュアル（住宅編）
第１刷 平成25年１月発行
発行 一般社団法人 住宅性能評価・表示協会

## list (hidden)
sekouhou | chiiki | chiiki2
内断熱 （内張断熱） | 1 | Ⅰ
外断熱 （外張断熱） | 2 | Ⅱ
充填断熱 | 3 | Ⅲ
| 4 | Ⅳa
| 5 | Ⅳb
| 6 | Ⅴ
| 7 | Ⅵ
8

## 断熱等性能等級４
断熱材仕様及び結露措置一覧表
（断熱等性能等級４ 住宅仕様基準）
次のとおり「住宅の品質確保の促進等に関する法律」に基づく日本住宅性能表示基準に定める断熱等性能等級４ 住宅仕様基準に適合する仕様とします。
[5 empty] | 年 | 月 | 日
建物名称
| 設計者 |  |  | 会社名
氏名
断熱構造基準
|  | 断熱等性能等級 | [5 empty] | ■ | 等級４
|  | 住宅の種類 （該当するものに■） | [5 empty] | □ | 鉄筋コンクリート造 |  |  |  | □ | 木造 |  |  |  | □ | 枠組壁工法
|  | 断熱構造の地域区分（注1） | [11 empty] | 地域
| 一般部 | 部 位 | [6 empty] | 断熱材の種類（注2） | [7 empty] | 施工法 （注4） |  |  | 施工厚さ（㎜） （注3） |  | 熱伝導率 （W/(m･K)） |  |  |  | 熱抵抗値 （㎡・K/W） |  |  | 必要な 熱抵抗値 （㎡･K/W） | 防湿材の有無（該当するものに■） |  |  |  | 防湿材の設置を省略した場合は、 その理由
|  | 屋根又は天井 | [27 empty] | □ | 有 | □ | 無
[30 empty] | □ | 有 | □ | 無
|  | 壁 | [27 empty] | □ | 有 | □ | 無
[30 empty] | □ | 有 | □ | 無
|  | 床 |  |  | 外気に接する部分 | [24 empty] | □ | 有 | □ | 無
[30 empty] | □ | 有 | □ | 無
[5 empty] | その他の部分 | [24 empty] | □ | 有 | □ | 無
[30 empty] | □ | 有 | □ | 無
|  | 土間床等の外周部 |  |  | 外気に接する部分 | [24 empty] | □ | 有 | □ | 無
[30 empty] | □ | 有 | □ | 無
[5 empty] | その他の部分 | [24 empty] | □ | 有 | □ | 無
[30 empty] | □ | 有 | □ | 無
熱橋部対策： 鉄筋コンクリート造の住宅・等級４の場合のみ記入
| 構造熱橋部 | 断熱材の種類（注2） | [6 empty] | 施工法 | [7 empty] | 施工値 |  |  | 基準値 |  | 構造橋部の基準は、住宅の品質確保の促進等に関する法律第3条第1項 日本住宅性能表示基準・5-1断熱等性能による 設計施工指針附則5（2）ハ（注5）による
[8 empty] | □ | 内断熱 | 断熱補強の範囲（㎜）
[10 empty] | 断熱補強の熱抵抗値（㎡･K/W） | [11 empty] | 【断熱補強省略】
[8 empty] | □ | 外断熱 | 断熱補強の範囲（㎜） | [11 empty] | □ | 無
[10 empty] | 断熱補強の熱抵抗値（㎡･K/W） | [11 empty] | □ | 有 | （設計施工指針附則5（2）ハ ）（注5）
結露発生の防止対策基準
|  | 鉄筋コンクリート造の住宅の場合 | [5 empty] | □ | 内断熱工法有り （断熱材をコンクリート躯体に全面密着とする） | [12 empty] | □ | 内断熱工法無し
|  | 熱橋部対策： 鉄筋コンクリート造の住宅・等級４の場合のみ記入 | [19 empty] | 鉄筋コンクリート造住宅の断熱補強部については、住宅の品質確保の促進等に関する法律第3条第1項 日本住宅性能表示基準・5-1断熱等性能等級（3）ハ①ｃによる。内断熱工法は、5-1-（3）ハ①ｃ 表1、外断熱工法は、5-1-（3）ハ①ｃ 表2による。
| 構造熱橋部 |  | 断熱材の種類（注2） |  |  |  |  | 施工法 |  |  |  | 構造熱橋部の形状 | [9 empty] | 構造補強の部位 |  |  |  |  | 施工範囲 （㎜） |  |  | 熱抵抗値 （㎡・K/W） |  |  |  |  | 基準範囲 （㎜） | 基準熱抵抗値 （㎡・K/W）
[8 empty] | □ | 内断熱 |  | □ | 室内側に 突出 |  |  | □ | 室外側に 突出 |  |  |  | □ | 突出なし | □ | 床面 |  | □ | 壁面
[8 empty] | □ | 外断熱 |  | □ | 室内側に 突出 |  |  | □ | 室外側に 突出 |  |  |  | □ | 突出なし | □ | 床・壁 |  | □ | 壁 ・屋根
開口部
| 基 準 | [7 empty] | 断熱性能の基準 （いずれかに■） | [15 empty] | 日射遮性能の基準 （いずれかに■）
[8 empty] | □ | 熱貫流率 |  | □ | 建具の組み合わせ （建具仕様を記入） | [11 empty] | □ | 夏期日射侵入率 |  |  | □ | 建具の組み合わせ （建具仕様を記入）
窓・引戸・框ドア
|  | 玄関ドア | [21 empty] | - |  |  |  | －
| （注1） |  | 断熱構造の地域区分は、「住宅に係るエネルギーの使用の合理化に関する建築主等及び特定建築物の所有者の判断の基準（平成28年国土交通省告示第265号・別表第10」によります。
| （注2） |  | 断熱材の種類は、商品名や略式名称ではなくＪＩＳ規格等の正式名称での記入となります。
| （注3） |  | 断熱材の厚さは、躯体の熱貫流率、熱損失係数・夏期日射取得係数、年間暖冷房負荷の基準より求めることもできます。
| （注4） |  | 断熱材の施工法は、鉄筋コンクリート造の場合は内断熱・外断熱工法のいずれかとし、木造及び枠組壁工法の場合は内張断熱・外張断熱・充填断熱工法のいずれかとします。
| （注5） |  | 「住宅に係るエネルギーの使用の合理化に関する設計、施工及び維持保全の指針（平成25年国土交通省告示第907号）『設計施工指針』」をいいます。
Ｈ310201改定
Note on E6: 申請書と同じ名称

## 断熱等性能等級４記入例
断熱材仕様及び結露措置一覧表
（断熱等性能等級４ 住宅仕様基準）
次のとおり「住宅の品質確保の促進等に関する法律」に基づく日本住宅性能表示基準に定める断熱等性能等級４ 住宅仕様基準に適合する仕様とします。
| 2018 |  |  |  | 年 | 4 |  | 月 | 1 | 日
| 建物名称 |  |  | (仮称)○○○○新築工事
| 設計者 |  |  | 会社名 |  |  | 株式会社○○○○設計事務所
|  |  |  | 氏名 |  |  | ○○○○
断熱構造基準
|  | 断熱等性能等級 | [8 empty] | ■ | 等級４
|  | 住宅の種類 （該当するものに■） | [8 empty] | ■ | 鉄筋コンクリート造 |  |  |  | □ | 木造 |  |  |  | □ | 枠組壁工法
|  | 断熱構造の地域区分（注1） | [8 empty] | 6 | [5 empty] | 地域
| 一般部 | 部 位 | [9 empty] | 断熱材の種類（注2） | [7 empty] | 施工法 （注4） |  |  | 施工厚さ（㎜） （注3） |  | 熱伝導率 （W/(m･K)） |  |  |  | 熱抵抗値 （㎡・K/W） |  |  | 必要な 熱抵抗値 （㎡･K/W） | 防湿材の有無（該当するものに■） |  |  |  | 防湿材の設置を省略した場合は、 その理由
|  | 屋根又は天井 | [8 empty] | A種押出法ポリスチレンフォーム保温板3種 | [8 empty] | 内断熱 （内張断熱） |  |  | 80 |  | 0.028 |  |  |  | 2.85 |  |  | 2.5 | □ | 有 | ■ | 無 | 繊維系断熱材ではない為省略
[33 empty] | □ | 有 | □ | 無
|  | 壁 | [8 empty] | 建築物断熱用吹付け硬質ウレタンフォームA種1 | [8 empty] | 内断熱 （内張断熱） |  |  | 40 |  | 0.034 |  |  |  | 1.17 |  |  | 1.1 | □ | 有 | ■ | 無 | 繊維系断熱材ではない為省略
[33 empty] | □ | 有 | □ | 無
|  | 床 |  |  | 外気に接する部分 | [5 empty] | A種押出法ポリスチレンフォーム保温板3種 | [8 empty] | 外断熱 （外張断熱） |  |  | 45 |  | 0.028 |  |  |  | 1.6 |  |  | 1.5 | □ | 有 | ■ | 無 | 繊維系断熱材ではない為省略
[33 empty] | □ | 有 | □ | 無
[5 empty] | その他の部分 | [5 empty] | A種押出法ポリスチレンフォーム保温板3種 | [8 empty] | 内断熱 （内張断熱） |  |  | 45 |  | 0.028 |  |  |  | 1.6 |  |  | 1.5 | □ | 有 | ■ | 無 | 繊維系断熱材ではない為省略
[33 empty] | □ | 有 | □ | 無
|  | 土間床等の外周部 |  |  | 外気に接する部分 | [5 empty] | 該当部分なし | [13 empty] | 0 |  |  |  | #DIV/0! |  |  |  | □ | 有 | □ | 無
[33 empty] | □ | 有 | □ | 無
[5 empty] | その他の部分 | [5 empty] | 該当部分なし | [13 empty] | 0 |  |  |  | #DIV/0! |  |  |  | □ | 有 | □ | 無
[33 empty] | □ | 有 | □ | 無
熱橋部対策： 鉄筋コンクリート造の住宅・等級４の場合のみ記入
| 構造熱橋部 | 断熱材の種類（注2） | [9 empty] | 施工法 | [7 empty] | 施工値 |  |  | 基準値 |  | 構造橋部の基準は、住宅の品質確保の促進等に関する法律第3条第1項 日本住宅性能表示基準・5-1断熱等性能による 設計施工指針附則5（2）ハ（注5）による
|  | 建築物断熱用吹付け硬質ウレタンフォームA種1 | [8 empty] | ■ | 内断熱 | 断熱補強の範囲（㎜） | [6 empty] | 600 |  |  | 450
[13 empty] | 断熱補強の熱抵抗値（㎡･K/W） | [6 empty] | 1.25 |  |  | 0.6 |  | 【断熱補強省略】
[11 empty] | □ | 外断熱 | 断熱補強の範囲（㎜） | [11 empty] | ■ | 無
[13 empty] | 断熱補強の熱抵抗値（㎡･K/W） | [11 empty] | □ | 有 | （設計施工指針附則5（2）ハ ）（注5）
結露発生の防止対策基準
|  | 鉄筋コンクリート造の住宅の場合 | [8 empty] | ■ | 内断熱工法有り （断熱材をコンクリート躯体に全面密着とする） | [12 empty] | □ | 内断熱工法無し
|  | 熱橋部対策： 鉄筋コンクリート造の住宅・等級４の場合のみ記入 | [22 empty] | 鉄筋コンクリート造住宅の断熱補強部については、住宅の品質確保の促進等に関する法律第3条第1項 日本住宅性能表示基準・5-1断熱等性能等級（3）ハ①ｃによる。内断熱工法は、5-1-（3）ハ①ｃ 表1、外断熱工法は、5-1-（3）ハ①ｃ 表2による。
| 構造熱橋部 |  | 断熱材の種類（注2） | [7 empty] | 施工法 |  |  |  | 構造熱橋部の形状 | [9 empty] | 構造補強の部位 |  |  |  |  | 施工範囲 （㎜） |  |  | 熱抵抗値 （㎡・K/W） |  |  |  |  | 基準範囲 （㎜） | 基準熱抵抗値 （㎡・K/W）
|  | 建築物断熱用吹付け硬質ウレタンフォームA種1 | [8 empty] | ■ | 内断熱 |  | ■ | 室内側に 突出 |  |  | □ | 室外側に 突出 |  |  |  | □ | 突出なし | ■ | 床面 |  | □ | 壁面
[11 empty] | □ | 外断熱 |  | □ | 室内側に 突出 |  |  | □ | 室外側に 突出 |  |  |  | □ | 突出なし | □ | 床・壁 |  | □ | 壁 ・屋根
開口部
| 基 準 | [10 empty] | 断熱性能の基準 （いずれかに■） | [15 empty] | 日射遮性能の基準 （いずれかに■）
[11 empty] | □ | 熱貫流率 |  | ■ | 建具の組み合わせ （建具仕様を記入） | [11 empty] | ■ | 夏期日射侵入率 |  |  | □ | 建具の組み合わせ （建具仕様を記入）
|  | 窓・引戸・框ドア | [11 empty] | 金属製一重＋複層ガラス（空気層6㎜） | [12 empty] | 全方位 日射侵入率0.49以下 |  |  |  | －
|  | 玄関ドア | [11 empty] | 扉がフラッシュ構造（断熱材充填） | [12 empty] | - |  |  |  | －
| （注1） |  | 断熱構造の地域区分は、「住宅に係るエネルギーの使用の合理化に関する建築主等及び特定建築物の所有者の判断の基準（平成28年国土交通省告示第265号・別表第10」によります。
| （注2） |  | 断熱材の種類は、商品名や略式名称ではなくＪＩＳ規格等の正式名称での記入となります。
| （注3） |  | 断熱材の厚さは、躯体の熱貫流率、熱損失係数・夏期日射取得係数、年間暖冷房負荷の基準より求めることもできます。
| （注4） |  | 断熱材の施工法は、鉄筋コンクリート造の場合は内断熱・外断熱工法のいずれかとし、木造及び枠組壁工法の場合は内張断熱・外張断熱・充填断熱工法のいずれかとします。
Ｈ310201改定
Note on E6: 申請書と同じ名称